## Лист1
Задвижка стальная 30с41нж используются в трубопроводных системах диаметром от Ду 50 мм до Ду 500 мм для отсекания
дальнейшего движения рабочей среды, жидких и газообразных сред, нейтральных к материалам, контактирующим со средой: вода, пар, газ,
нефть, нефтепродукты и т.д., допустимая рабочая температура от -70С до +450С при максимальном рабочем давлении 1,6 МПа.
1. Корпус: сталь 20Л-25Лс наплавкой 08Х20Н9Г7Т
2. Крышка: сталь 20Л-25Л
3. Клин (диски): сталь 20Л-25Лс наплавкой 08Х20Н9Г7Т
4. Шпиндель: 20Х13
5. Втулка резьбовая: бронза БрАЖ 9-4
6. Гайка: углеродистая сталь ГОСТ 1050-88 класс прочности не ниже 5 по ГОСТ 1759.5-87
7. Болт, шпилька: углеродистая сталь ГОСТ 1050-88 класс прочности не ниже 5 по ГОСТ 1759.5-87
8. Болт откидной: сталь 35, 40X
9. Уплотнение между корпусом и крышкой (прокладка): паронит ПОН-Б, ТРГ
10. Набивка сальника: кольца ТРГ
11. Маховик: сталь 25Л, ВЧ50
Задвижка 30с41нж, размеры
DN, мм | L, мм | K, мм | H, мм | h, мм | D, мм | b, мм | n — Ød | Масса, кг
50 | 180 | 125 | 418 | 358 | 160 | 14 | 4 — Ø18 | 20
80 | 210 | 160 | 525 | 435 | 195 | 17 | 4 — Ø18 | 36
100 | 230 | 180 | 610 | 500 | 215 | 17 | 8 — Ø18 | 45
150 | 280 | 240 | 834 | 674 | 280 | 21 | 8 — Ø22 | 100
200 | 330 | 295 | 1038 | 818 | 335 | 23 | 12 — Ø22 | 149
250 | 450 | 355 | 1239 | 969 | 405 | 27 | 12 — Ø26 | 273
300 | 500 | 410 | 1465 | 1145 | 460 | 27 | 12 — Ø26 | 280
350 | 550 | 470 | 1468 | — | 520 | 30 | 16 — Ø26 | 446
400 | 600 | 525 | 1780 | — | 580 | 32 | 16 — Ø30 | 674
500 | 700 | 650 | 2110 | — | 710 | 40 | 20 — Ø33 | 1020